## Sheet1
国产医用缝合针线参数要求
包号 | 品名 | 规格 | 性能结构 | 适用范围 | 数量 | 年用量 （包）
02包 | 可吸收缝合线 带针 | 1# 90cm ○1/2 10×28 | 该产品是由可吸收线与缝合针相连接的医疗器械，连接方法是将缝线买入与针体同轴心的缝针钻孔内并加以固定。产品中缝线的化学成份是聚乙醇酸，化学式为C2H2O2）n；缝线由多股编织而成，缝线经D&C紫罗兰No.2染色呈紫色，缝线表面涂有已内酯和硬脂酸盐的共聚物涂层。产品中缝针由3Cr13等合适材料制成，针体粗糙度Ra值不大于0.8μm，硬度不小于490HV0.2。产品以无菌方式提供。 | 供缝合人体 软组织用 | 1根/包 | 200
| 可吸收缝合线 带针 | 3-0 75cm △1/2 6×14 |  |  | 1根/包 | 200
| 可吸收缝合线 带针 | 3-0 75cm △3/8 7×20 |  |  | 1根/包 | 800
| 可吸收缝合线 带针 | 4-0 75cm △3/8 6×17 |  |  | 1根/包 | 1400
| 可吸收缝合线 带针 | 4-0 75cm ○3/8 6×17 |  |  | 1根/包 | 100
| 可吸收缝合线 带针 | 2-0 135cm ○1/2 9×24 |  |  | 1根/包 | 1800
| 可吸收缝合线 带针 | 3-0 45cm △3/8 6×17 (1根) 2-0 90cm ○1/2 10×28（1根） |  |  | 2根/包 | 200
| 非吸收缝合线 带针 | 3-0 75cm △1/2 6×14 | 该产品是由非吸收线与缝合针相连接的医疗器械，连接方法是将缝线买入与针体同轴心的缝针钻孔内并加以固定。产品以无菌方式提供。 |  | 1根/包 | 500
| 非吸收缝合线 带针 | 3-0 75cm △1/2 9×24 |  |  | 1根/包 | 500
| 带非吸收线缝合针 | 锦纶线（美容）5-0 50cm △1/2 3×10（双针） | 缝合针针尖应无虚尖，无弯钩；针尖应尖锐，穿刺力符合YY0166标准表一的规定；带刃口的缝合针刃口应锋利，不应有卷刃、白口及锯齿状；针体中部表面应色泽均匀，表面粗糙度Ra值不大于0.8μm，硬度不小于490HV0.2。并具有良好的弹性和韧性；缝线表面光滑、色泽一致、条干均匀、无污渍、无结头；线径符合YY0166标准附录A的规定，抗张强度符合YY0166标准附录B的规定；长度不小于标示值的95%，单根缝线长度不大于3.5米；缝针针尾和缝线连接后光滑无毛刺，针线连接强度符合YY0166标准表二的规定。产品以无菌方式提供。 |  | 1根/包 | 800
| 医用缝合针（套针） | △1/2 6×14 1根 △1/2 8×24 1根 | 产品由符合YB/T 5219规定的3Cr13不锈钢材料制成；此产品应无菌。 | 产品供缝合内脏、软硬组织、皮肤用 | 2根/包 | 800
| 医用缝合针（腔镜） | 根据临床需要定制 |  |  | 2根/包 | 700
| 医用缝合针（阑尾） | ○1/2 6×14 2根 ○1/2 7×17 2根 △1/2 7×17 2根 |  |  | 6根/包 | 500
| 医用缝合针（剖腹） | ○1/2 6×14 2根 ○1/2 7×17 2根 ○1/2 12×20 2根 ○1/2 9×24 2根 △1/2 9×24 2根 |  |  | 10根/包 | 300
| 医用缝合针（脑外） | ○1/2 5×12 3根 ○1/2 6×14 2根 ○1/2 8×20 2根 △1/2 8×20 3根 |  |  | 10根/包 | 200
| 医用缝合针（胸外） | ○1/2 6×14 2根 ○1/2 7×17 2根 ○1/2 12×20 2根 ○1/2 10×28 4根 △1/2 10×28 4根 |  |  | 14根/包 | 200